## 제품 특징
폴딩테이블 |  | VIM(Versatile Interaction Modules)
CRN5007M : 720×565×730(1190)
· 상판 하부에 부착된 락킹클립의 손잡이를 위로 당기면 유압식 가스스프링에 의해 상판이 자동으로
접히는 셀프폴딩메커니즘과 수평적층이 가능한 구조의 다리로 공간 효율성 극대화
· 테이블을 조합시킬 때 상판 하부의 커넥터를 옆에 놓이는 테이블의 커넥터와 서로 연결시켜 보다
견고하고 안정된 테이블을 구성할 수 있으며 정렬이 쉬움
제품특징
· 베이스에 캐스터가 부착되어 있어 보관 및 레이아웃 변경 시 효율적
(기 능)
· 다리파이프 하단에는 레벨링 기능이 있는 글라이드가 부착되어 있어 테이블 연결 시 상판을 고르게
조절할 수 있음
· 고무소재의 락킹범퍼는 락킹클립이 다리파이프에 체결될 때 충격을 흡수하며 이격이 발생하지
않도록 함
· 수평적층 시 서로 부딪히지 않도록 다리파이프에 스태킹범퍼 부착
· 간결한 디자인과 다양한 소재의 사용으로 모던한 이미지 연출
· 알루미늄 압출 포스트와 알루미늄 다이캐스팅 베이스는 고급스럽고 세련된 이미지를 추구하는
VIM의 공통적인 구성 요소
제품특징
· 포스트에서 V자로 갈라지는 다리파이프는 크롬도금된 세련된 외관을 갖고 있을뿐 아니라
(디자인) | 수평적층을 가능하게 하는 기능적 구조
· 기존의 철제에 비해 보다 가볍고 개방적인 느낌을 주기 위해 고급 ABS 소재의 앞가림판 사용
· 상판은 VB, VW, BE 세 가지 색상으로 선택 가능
CRN5007M

## CRN5007M
폴딩테이블 |  | VIM(Versatile Interaction Modules)
CRN5007M : 720×565×730(1190) (W×D×H)
· 상판 : 18t PB + 양면 HPM + 2.0t 3D 아크릴 엣지
· 다리 PIPE : 40X25X2.5t HR 타원 인발파이프
· 포스트 , 포스트 커버 , 폴딩힌지 : AL 압출
· 베이스 , 폴딩바디 : AL 다이캐스팅
자 재 | · 다리파이프연결조인트 : ZN 다이캐스팅
· 앞가림판 , 포스트캡 , 폴딩힌지캡 , 글라이드 하우징: ABS 사출
· 락킹클립 : PC 사출
· 스태킹범퍼 , 글라이드볼트: PA6 사출
· 상판
: PB 양면 HPM 접착 → 재단 → 보링 → 엣지접착 → 인서트 삽입
· 다리 PIPE
: 2.5t HR 파이프 인발 → 컷팅 → 피어싱 → 45˚ 아르곤용접 → 피어싱 → 연마 → Cr도금
· 포스트
: AL 압출 → 절단 → CNC가공 → 헤어라인 전처리 → TS 분체도장
· 포스트 커버
: AL 압출 → 절단 → 헤어라인 전처리 → TS 분체도장 → 2도 실크인쇄 (FURSYS로고)
제작공정 | · 폴딩힌지
: AL 압출 → 절단 → CNC가공 → TS 분체도장
· 베이스
: AL 다이캐스팅 → 연마 → TS 분체도장
· 폴딩바디
: AL 인서트 다이캐스팅 (Ø12 환봉삽입) → 탭핑 → 연마 → TS 분체도장
· 다리파이프연결조인트
: ZN 다이캐스팅 → 드릴링 → 탭핑 → 연마 → TS 분체도장
· 포스트캡 , 폴딩힌지캡
: ABS 사출 → TS 분체도장